## Лист1
Фактическое наличие на складах:
Круги из нержавеющих сталей и сплавов:
| ХН35ВТ/12ХН35ВТ(ВД) ( По ГОСТ и ТУ для АЭС с УЗК,сертифицирован заводом) |  | 08Х15Н24В4ТР (ЭП-164) цена: по запросу |  | 37Х12Н8Г8МФБ (ЭИ-481Ш) цена: по запросу |  | 45Х14Н14В2М (ЭИ-69) цена: по запросу
| 12 | 0.475 | размер | кол-во | размер | кол-во | размер | кол-во
| 16 | 0.37 | 16 | ожидается | 12 РТ-Т | 0.247 | 12 | 0.866
| 20 | 1.52 | 20 | 0.325 | 16 | 0.194 | 16 | 1.53
| 24 | 1.22 | 24 | 0.72 | 18 | 0.235 | 20 | 0.7
| 28 | 0.406 | 30 | 0.895 | 20 | 1.739 | 24 | 4.27
| 30 | 1.46 | 36 | 0.29 | 24 | 2.018 | 28 | 0.85
| 32 | 0.533 | 42 | 0.505 | 28 | 0.42 | 30 | 2.1
| 36 | 1.28 | 45 | 0.44 | 30 | 2.301 | 32 | 2.09
| 42 | 0.768 | 48 | ожидается | 32 | 1.028 | 36 | 2.803
| 45 | 1.404 | 50 | 0.875 | 36 | 1.705 | 40 | 2.373
| 50 | 1.161 | 52 | ожидается | 38 | Ожидается | 42 | 2.901
| 56 | 0.357 | 56 | 0.22 | 40 | 1.89 | 45 | 2.433
| 60 | 0.422 | 60 КОВ. | 0.115 | 42 | 2.759 | 50 | 2.31
| 65 КОВ | 1.149 | 65 КОВ. | 0.564 | 45 | 1.732 | 52 | 0.35
| 70 КОВ | 0.55 | 70 | 0.44 | 48 | 0.639 | 56 | 1.26
| 75 КОВ | 1.076 | 80 КОВ. | 0.624 | 50 | 0.195 | 60 | 2.514
|  |  | 85 КОВ. | 0.479 | 52 | 1.014 | 65 | 1.914
|  |  | 95 КОВ. С УЗК | 0.306 | 56 | 1.636 | 70 | 1.695
[5 empty] | 65 | 0.202 | 75 | 1.633
[5 empty] | 70 | 1.208 | 80 | 1.183
[5 empty] | 75 | Ожидается | 90 КОВ | 0.59
[5 empty] | 80 кован. | 0.656 | 100 КОВ | 1.315
[5 empty] | 90 кован. | 0.112
| 06ХН28МДТ |  | 06ХН28МДТ |  | 100 ков. с УЗК | 0.86
| 12 (шлифован.) | 0.15 | 120 КОВ С УЗК | 1.8 | 120 ков. с УЗК | 1.13 | 18Х12ВМБФР (ЭИ-993)
| 16 (обточ) | 0.425 | 140 Г/К | 0.78 | 140 ков. с УЗК | 0.074
| 20(обточ) | 1.645 | 150 Г/К | 1.1 |  |  | 20 | 4.64
| 25(обточ) | 1.47 | 180 КОВ | 0.99 |  |  | 24 | 3.665
| 28(обточ) | 1.1 | 200 КОВ | 1.17 |  |  | 28 | 0.115
| 30(обточ) | 2.243 | 230 КОВ С УЗК | 0.83 |  |  | 30 | 4.89
| 36(обточ) | 1.1 | 250 КОВ С УЗК | 1.229 |  |  | 32 | 1.235
| 40(обточ) | 0.591 |  |  |  |  | 36 | 2.567
| 45(обточ) | 0.755 |  |  |  |  | 40 | 1.208
| 52(обточ) | 0.674 |  |  |  |  | 42 | 1.22
| 56(обточ) | 0.884 |  |  |  |  | 45 | Ожидается
| 60 | 1.138 |  |  |  |  | 50 | 0.705
| 65(обточ) | 0.645 |  |  |  |  | 52 | 0.536
| 70(обточ) | 0.759 |  |  |  |  | 56 | 0.598
| 80 (ков.обточ) | 1.071 |  |  |  |  | 60 | 0.797
| 90 (ков.обточ) | 1.353 |  |  |  |  | 65 | 1.675
| 100 (ков.обточ) | 0.98 |  |  |  |  | 70 | 2.232
[7 empty] | 80 | 0.72
[7 empty] | 90 | 0.22
КРУГИ
| 12Х18Н10Т |  | 20Х13 |  | 10Х17Н13М2Т(08Х17Н13М2Т) (пр-во "Россия") |  | 14Х17Н2 (ЭИ-268)
| 8 калибр. | 1.05 | 12 | 0.325 | 10 | 0.23 | размер | кол-во
| 10 | 0.29 | 16 | 2 | 12 | 0.96 | 8 клб. | 0.16
| 12 | 0.84 | 20 | 1.47 | 16 | 0.82 | 10 клб. | Ожидается
| 16 | 1.2 | 24 | 0.35 | 20 | 0.617 | 12 | 1.25
| 20 | 1.55 | 25 | 0.38 | 24 | 1.21 | 14 | 0.67
| 24 | 1.47 | 28 | 0.86 | 30 | 2.86 | 16 | 0.735
| 25 | 0.74 | 30 | 0.5 | 32 | 1.18 | 18 | ожидается
| 28 | 0.4 | 36 | 1.47 | 36 | 2.074 | 20 | 2.35
| 30 | 1.8 | 40 | 3.657 | 36 | 0.109 | 24 | 1.932
| 32 | 1.26 | 45 | 3.773 | 40 | 1.87 | 28 | 2
| 36 | 1.5 | 50 | 1.73 | 45 | 1.334 | 30 | 3.075
| 40 | 1.49 | 56 | 1.27 | 52 | 0.7 | 32 | 1.952
| 45 | 1.58 | 60 | 1.132 | 56 | 0.32 | 36 | 2.92
| 50 | 1.3 | 70 | 2.82 | 60 | 2.368 | 38 | Ожидается
| 56 | 1.93 | 80 | 2.34 | 65 | 1.626 | 40 | Ожидается
| 60 | 1.87 | 90 | 2.58 | 70 | 0.596 | 42 | ожидается
| 65 | 1.79 | 100 | 0.7 | 80 | 1.628 | 45 | 2.229
| 70 | 1.56 | 120 | 1.223 | 90 | 0.666 | 50 | 2.36
| 75 | 1.516 | 150 | 1.26 | 100 | 2.819 | 52 | 1.77
| 80 | 1.65 | 180 | 3.2 | 120 | 2.39 | 56 | 3.64
| 90 | 0.839 | 200 | 0.98 | 130 | 1.818 | 60 | 1.829
| 100 | 1.52 | 210 | ОЖИДАЕТСЯ | 150 | 1.675 | 65 | 2.194
| 120 | 0.71 | 250 | 1.5 | 160 | 2.565 | 70 | 1.439
| 130 | 0.777 | 270 | 2.5 | 180 | 2.1 | 75 | 0.98
| 150 | 0.32 | 300 | 2.7 | 200 г/к | 1.29 | 80 | 1.151
| 170 | 1.796 | 350 | 2.1 | 230 КОВ. С УЗК | 2.29 | 85 | Ожидается
| 180 | 1.895 |  |  | 250 КОВ. С УЗК | 3.05 | 90 | 1.234
| 200 | 1.964 |  |  | 280 КОВ. С УЗК | 1.67 | 100 | 1.46
| 220 | 0.088 |  |  | 300 КОВ. С УЗК | 1.689 | 120 | 2.143
| 250 | 1.634 |  |  |  |  | 130 | 0.882
| 280 КОВ. С УЗК | 2.131 |  |  |  |  | 150 | 1.06
| 300 КОВ. С УЗК | 1.88
| 350 КОВ. С УЗК | 2.315
20Х23Н18
|  |  | 10 | 1.37
|  |  | 12 | 1.07
|  |  | 16 | 0.795
|  |  | 20 | 1.469
|  |  | 25 | 1.007
|  |  | 30 | 1.48
|  |  | 36 | 0.742
|  |  | 40 | 1.58
|  |  | 50 | 0.867
|  |  | 60 | 1.922
|  |  | 80 | 0.466
|  |  | 100 | 1.274
|  |  | 120 | 1.568
|  |  | 130 | есть
|  |  | 140 | есть
|  |  | 150 | есть
| 20Х1М1Ф1ТР (ЭП-182) |  | 15Х5М |  | 25Х2М1Ф(ЭИ-723) |  | 30ХМА
|  |  | 20 | 0.823 |  |  | 12 | 4.16
| 12 | ОЖИДАЕТСЯ | 25 | 1.73 | 16 | 0.065 | 16 | 3.995
| 16 | 2.83 | 30 | 2.35 | 20 | 1.39 | 20 | 1.56
| 20 | 0.75 | 36 | 2.011 | 24 | 3.42 | 24 | ожидается
| 24 | 2.1 | 42 | 2.26 | 25 | ожидается в октябре | 28 | ОЖИДАЕТСЯ
| 28 | 2.7 | 50 | 2.315 | 30 | 2.55 | 30 | 2.72
| 30 | ожидается | 56 | 1.83 | 32 | 1.508 | 32 | 5
| 32 | 1.34 | 60 | 1.235 | 36 | 4.063 | 36 | 2.9
| 36 | 1.42 | 65 | 1.475 | 40 | 2.725 | 40 | 2.34
| 40 | 3.2 | 70 | ожидается | 42 | ожидается в октябре | 42 | 3.655
| 42 | 3.1 | 75 | 1.923 | 45 | ожидается в октябре | 45 | 4.579
| 45 | 3.615 | 80 | 0.396 | 48 | 0.88 | 48 | 4.03
| 48 | 4.04 | 85 | ожидается | 50 | 3.12 | 50 | 1.745
| 50 | 2.02 | 88 | 0.058 | 52 | 0.49 | 52 | 4.447
| 52 | 2.89 | 90 | 0.239 | 56 | 1.92 | 56 | 4.01
| 56 | 2.2 | 95 | ожидается | 60 | 2.71 | 60 | 4.1
| 60 | 1.895 | 100 | 1.318 | 65 | 3.05 | 65 | 5.17
| 62 | ожидается | 110 | 1.678 | 70 | 1.26 | 70 | 2.665
| 65 | 1.75 | 120 | 0.735 | 80 | 1 | 75 | 3.834
| 70 | 2.17 | 130 | ожидается | 90 | 2.471 | 80 | 1.779
| 75 | 3.232 | 150 | 0.845 | 100 | 1.151 | 90 | 1
| 80 | 1 | 160 | 2.84 | 120 | 1.87 | 95 | 3.18
| 90 | 2.84 | 180 | 0.92 | 150 | 2.987 | 100 | 2.99
| 100 | 2.666 | 200 | 1.025 |  |  | 110 | 3.37
| 110 | 1.21 | 210 | - |  |  | 120 | 3.104
| 120 | 3.135 |  |  |  |  | 130 | 0
| 130 | 1.71 |  |  |  |  | 140 | 3
| 150 | 1.349 |  |  |  |  | 150 | 4.448
| 160 | ОЖИДАЕТСЯ |  |  |  |  | 170 | 4.393
| 180 | 2.1 |  |  |  |  | 200 | 3.61
[7 empty] | 210-710 | ПО ЗАПРОСУ
| 25Х1МФ(ЭИ-10) |  | 12Х1МФ (ЭИ-575) |  | 20ХН3А (12ХН3А) |  | 13ХФА
| 8 клб. | 1.949 | 5 клб | 0.173 | 12 | 1.695 | 20 | ПО ЗАПРОСУ
| 10 | 1.975 | 6 клб | 0.88 | 16 | 2.82 | 30 | ПО ЗАПРОСУ
| 12 | 1.9 | 8 клб. | 2.762 | 18 | 0.75 | 36 | ПО ЗАПРОСУ
| 16 | 3.972 | 10 | 1.29 | 20 | 0.65 | 40 | ПО ЗАПРОСУ
| 20 | 2.06 | 12 | 1.39 | 24 | 2.415 | 50 | ПО ЗАПРОСУ
| 22 | 0 | 16 | 2.46 | 28 | 2.8 | 60 | ПО ЗАПРОСУ
| 24 | 2.9 | 20 | 2.4 | 30 | 3.28 | 70 | ПО ЗАПРОСУ
| 28 | 2.541 | 24 | 3.16 | 32 | 1.672 | 80 | ПО ЗАПРОСУ
| 30 | 5.3 | 28 | 3.72 | 36 | 2.35 | 90 | ПО ЗАПРОСУ
| 32 | 1.4 | 30 | 4.5 | 38 | 0 | 100 | ПО ЗАПРОСУ
| 36 | 1.69 | 36 | ожжидается | 40 | 3.23 | 120 | ПО ЗАПРОСУ
| 40 | 5.082 | 40 | 5.6 | 42 | 1.74 | 150 | ПО ЗАПРОСУ
| 42 | 5.05 | 42 | 1.78 | 45 | 3.994 | 180 | ПО ЗАПРОСУ
| 45 | 5.514 | 45 | 0.34 | 50 | 3.32 | 200 | ПО ЗАПРОСУ
| 48 | 1.935 | 50 | 1.6 | 52 | 4 | 220 | ПО ЗАПРОСУ
| 50 | 4.26 | 56 | 3 | 56 | 2.84 | 250 | ПО ЗАПРОСУ
| 52 | 3.471 | 60 | 2.65 | 60 | 2.63
| 56 | 2.61 | 65 | 2.07 | 62 | 3.2 | 40ХН2МА
| 60 | 2.54 | 70 | 1.835 | 70 | 0.72 | 50 | ПО ЗАПРОСУ
| 65 | 2.7 | 80 | 5.9 | 75 | Ожидается | 60 | ПО ЗАПРОСУ
| 70 | 1.5 | 90 | 5.2 | 80 | 4.068 | 70 | ПО ЗАПРОСУ
| 80 | 3.9 | 100 | 2.59 | 90 | 2.767 | 80 | ПО ЗАПРОСУ
| 90 | 3.26 | 110 | 3.3 | 100 | 1.236 | 90 | ПО ЗАПРОСУ
| 100 | 5.776 | 120 | 4.05 | 110 | 3.675 | 100 | ПО ЗАПРОСУ
| 120 | 4.8 | 150 | 5.06 | 120 | 1.624 | 110 | ПО ЗАПРОСУ
| 140 | 4.14 | 180 | 4.7 | 130 | 3.93 | 130, 140, 150, | ПО ЗАПРОСУ
| 150 | 0.43 | 200 | 4.72 | 150 | 1.22 | 160, 170, 190 | ПО ЗАПРОСУ
| 160 | 5.589 | 230 | поступит в октябре | 180 | 2.268 | 200 | ПО ЗАПРОСУ
| 170/180 | 3,98/ 3,15 | 250 | 1.325 | 210 | 1.726 | 210-220 | ПО ЗАПРОСУ
| 200 | 3.5 |  |  | 230 | 1.399 | 230-270 | ПО ЗАПРОСУ
| 210 | 4 |  |  | 250 | 0
| 230 | 4.26
| 250 | 2.2
2.123
| 230 | 2.96
| 250 | 0.764
| Круги 30ХГСА (горячекат.) |  | Листы из легированных сталей: |  | Листы из легированных сталей: |  | Листы из легированных сталей:
| 10 | - | 20Х23Н18 |  | 12Х1МФ с УЗК, 18 категория |  | 15Х5М
| 12 | ОЖИДАЕТСЯ | 2 |  | 2 | - | 2
| 16 | 1.6 | 3 | по запросу | 3*1000*2000 3*1500*6000 | 15 | 3 | по запросу
| 20 | 0.3 | 4 | по запросу | 4 | 7.735 | 4 | по запросу
| 24 | ожидается | 5 | по запросу | 5 | поступит до конца октября | 5 | по запросу
| 25 | 0.077 | 6 | по запросу | 6 | поступит до конца октября | 6 | по запросу
| 28 | ожидается | 8 | по запросу | 8 | 6.18 | 8 | по запросу
| 30 | 2.959 | 10 | по запросу | 10 | 16 | 10 | по запросу
| 36 | ОЖИДАЕТСЯ | 12 | по запросу | 12 | 12.86 | 12 | по запросу
| 40 | 0.787 | 16 | по запросу | 16 | 12 | 16 | по запросу
| 42 | 1.059 | 20 | по запросу | 20 | 4.845 | 20 | по запросу
| 45 | 0.769 | 25 | по запросу | 25 | 4 | 25 | по запросу
| 50 | 0.82 | 30 | по запросу | 30 | 4.064 | 30 | по запросу
| 54 | - | 32 | по запросу | 32 | 8.432 | 32 | по запросу
| 55 | - | 36 | по запросу | 36 | Ожидается | 36 | по запросу
| 56 | - | 40 | по запросу | 40 | 5.112 | 40 | по запросу
| 60 | - | 45 | по запросу | 45 | 10.136 | 45 | по запросу
| 65 | - | 50 | по запросу | 50 | 3.506 | 50 | по запросу
| 70 | - | 60 | по запросу | 60 | 0.923 | 60 | по запросу
| 75 | - | 70 | по запросу | 70 |  | 70 | по запросу
| 80 | -
Шестигранники из нержавеющей стали (производство "Россия"):
| 12Х18Н10Т (горячекат. и калибр.) Производство "Россия" |  | 14Х17Н2 ( горячекат. и калибр.) Производство "Россия" |  | 10Х17Н13М2Т (горячекат.) Производство "Россия" |  | 30ХМА
| S5 | 0.8 | S5 клб. | 0.49 | S17 | 1.382 | S17 | 3.761
| S7 | 5.9 | S5,5 клб. | 0.122 | S19 | 0.4 | S19 | 4.39
| S8 клб. | 0.047 | S7 клб. | 0.032 | S24 | 0.93 | S24 | 4.84
| S10 клб. | 0.9 | S8 клб. | 0.69 | S27 | 1.556 | S27 | 3.5
| S13 клб. | 0.61 | S10 клб. | 0.776 | S30 | 0.73 | S30 | 2.79
| S17 | 1 | S12 клб. | 0.7 | S32 | 1.33 | S32 | 2.07
| S17 клб. | 0.582 | S13 клб. | 0.944 | S36 | 1.54 | S36 | 2.25
| S19 | 2.17 | S14 клб. | 0.964 | S41 | 1.345 | S41 | 2.922
| S19 клб. | 0.953 | S17 клб. | 0.779 |  |  | S46 | 4.27
| S22 | 1.22 | S17 Г/к | 1.661 |  |  | S55 | 1.32
| S24 | ожидается | S19 клб. | 0.35 |  |  | S65 | 1.96
| S24 клб. | 0.744 | S19 Г/к | 1.44 | 20Х13 (горячекат.) |  | S75 | 4.04
| S27 | 1.207 | S22 клб | 0.64
| S27 клб. | 1.425 | S22 Г/к | 1.45 | S17 | 0.79 | 20ХН3А (Г/КАТ.)
| S30 | 1.11 | S24 клб. | 1.839 | S19 | 1.01
| S30 клб. | 1.025 | S24 Г/К | 2.375 | S22 | 1.09 | S 17 | 2.859
| S32 | 1.245 | S27 клб. | 1.275 | S24 | 1.32 | S 19 | 2.435
| S36 | 2.03 | S27 Г/К | 1.37 | S27 | 1 | S 24 | 2.95
| S36 клб. | 0.56 | S30 клб. | 0.684 | S30 | 1.47 | S 27 | 2.76
| S41 | 1.64 | S30 Г/К | 1.47 | S32 | 1.21 | S 30 | 1.12
| S41 клб. | 0.945 | S32 клб. | 0.991 | S36 | 0.74 | S 32 | 2.613
| S46 клб. | 1.364 | S32 Г/К | 1.234 | S41 | 1.2 | S 36 | 2.25
| S55 клб. | 1.9 | S36 клб. | 1.624 |  |  | S 41 | 2.699
|  |  | S36 Г/К | 1.539 |  |  | S 46 | 4.4
|  |  | S41 клб. | 2.399 |  |  | S 55 | 3.6
|  |  | S41 Г/К | 2.62 |  |  | S 65 | ё
|  |  | S46 клб. | 1.074
|  |  | S55 клб. | 0.847
|  |  | 30ХГСА (калиброван.) |  | 30ХГСА (г/кат)
|  |  | S10 калибр | -
|  |  | S12 | ОЖИДАЕТСЯ | 12 | 2.43
|  |  | S14 | ОЖИДАЕТСЯ | 14 | 2.4
|  |  | S17 | ОЖИДАЕТСЯ | 17 | 1.78
|  |  | S19 | ОЖИДАЕТСЯ | 19 | 1.98
|  |  | S24 | ОЖИДАЕТСЯ | 24 | 2.45
|  |  | S27 | ОЖИДАЕТСЯ | 27 | 1.925
|  |  | S30 | ОЖИДАЕТСЯ | 30 | 1.365
|  |  | S36 | ОЖИДАЕТСЯ | 36 | 2
|  |  | S41 | ОЖИДАЕТСЯ | 41 | 3.53
Шестигранники из углеродистых, конструкционных сталей:
Научно-производственное предприятие «Эгида» работает с 1992 г., реализует с 2-х складов в г. Челябинске нержавеющие, теплостойкие и спец. марки стали и сплавы.
Металл только Российского производства, с оригинальными сертификатами качества.
На сайте: www.agida74.ru – наличие на складе и цены.
Заявки отправлять на эл. почту: agida174@yandex.ru; тел. (351) 262-89-08, 262-89-09,737-16-21 230-18-18,
Услуги: порезка от 1 кг и по размерам; отправка трансп. компаниями до терминала города (склада). Для Вас скидка до 40% на перевозку при отправке "Деловыми линиями"
Общая номенклатура поставляемого металла:
Круги:
- из нержавеющих сталей (гор/катан, калиброванные):
45Х14Н14В2М (ЭИ-69): Ø10-150 мм 37Х12Н8Г8МФБ (ЭИ-481-ш): Ø12-100мм.
18Х12ВМБФР (ЭИ-993): Ø10-100мм (ХН35ВТ) 12ХН35ВТ (ЭИ-612): Ø10-150 мм.
06ХН28МДТ: Ø10-250мм 12Х18Н10Т: Ø10-500мм. с порезкой
08Х15Н24В4ТР (ЭП-164): Ø10-100 мм 14Х17Н2: Ø10-250мм.
20Х23Н18: Ø8-300мм 20Х13 Ø8-400 мм с порезкой
10Х17Н13М2Т: Ø8- 550 мм с порезкой.
- из теплоустойчивых и конструк. сталей (калибров. и гор/катан.):
12Х1МФ : Ø8-280мм 25Х1МФ: Ø8-280мм.
25Х2М1Ф: Ø8-280мм 30ХМА: Ø8-300мм.
20ХН3А, 12ХН3А: Ø8-200мм 20Х1М1Ф1ТР : Ø8-180мм 30ХГСА: Ø8-200мм.
Изготовление калибр. кругов из 12Х1МФ, 25Х1МФ, 30ХМА, 20ХН3А, 35, 40Х, 20 за 2-3 недели!
Шестигранники:
калибр. и гор/кат.с № 5 - 75 из ст: 12Х18Н10Т, 14Х17Н2,10Х17Н13М2Т,20Х13, 20ХН3А
30ХМА, 30ХГСА, 09Г2С
Листы:
12Х1МФ: 3-80мм.
12х18н10т: 0,5 - 150 мм